## sheet1
附件2
产品质量国家监督抽查连续两次抽查不合格企业名单
序号 | 生产单位 | 生产单位所在地 | 抽查时间 | 产品名称 | 规格型号 | 生产日期/批号 | 主要不合格项目
1 | 河北庆龙线缆有限公司 | 河北省 | 2022年 | 额定电压10kV铝芯交联聚乙烯绝缘架空绝缘电缆(铝芯交联聚乙烯绝缘架空电缆) | JKLYJ-10 1×50 | 2022.05.09 | 绝缘热延伸
|  |  | 2021年 | 铝芯交联聚乙烯绝缘聚氯乙烯护套电力电缆 | YJLV 0.6/1kV 3*25mm²(YJLV-0.6/1 3×25) | 2020-08-21 | 绝缘热延伸
2 | 河南宏通电缆有限公司 | 河南省 | 2022年 | 电力电缆（交联聚乙烯绝缘钢带铠装聚氯乙烯护套电力电缆） | YJLV22 0.6/1KV 3*25+1*16mm² (YJLV22-0.6/1 3×25+1×16) | 2022年9月18日 | 绝缘热延伸
|  |  | 2020年 | 电力电缆 | YJLV22-0.6/1 3×25 | 2019-10-13 | 绝缘热延伸--载荷下伸长率(%)
|  |  |  | 电力电缆 | YJLV22-0.6/1 3×25+1×16 | 2019-10-03 | 绝缘热延伸--载荷下伸长率(%)
3 | 湖北汉邦电缆有限公司 | 湖北省 | 2022年 | 聚氯乙烯绝缘无护套电线（一般用途单芯硬导体无护套电缆） | 60227 IEC 01 (BV) 450/750V 1×2.5 | 2022/8/9 | 绝缘平均厚度,绝缘老化前断裂伸长率,绝缘老化后断裂伸长率
|  |  | 2019年 | 交联聚乙烯绝缘聚氯乙烯护套电力电缆 | YJV 5×10 0.6/1KV（YJV-0.6/1 5×10） | 2019年8月5日 | 绝缘收缩试验(%)